## 总览(结论)
序号 | 项目 | 内容
1 | 分析范围 | 按日粗精煤泥灰分预测(日级模型 PLS A=2, R²=0.637, 合格率67.6%),37天数据,2026-06-16~2026-09-03
2 | 总体结论 | 预测偏差的主要原因是【数据量不足】(37天撑10参数,经验需100~200天),不是工艺操作。 四条证据:①偏差自相关≈0(随机,无连续性) ②工况突变比例在好坏天无差异(67%vs77%) ③训练数据增多偏差明显缩小(1.37→0.84) ④突变数量与偏差大小无相关
3 | 最大偏差日TOP6 | 07-12(+2.33 sysB开启) / 07-01(-2.33 sysB开+402关) / 08-25(+2.28 原煤灰分+2.4) / 06-23(+2.25 无突变) / 06-26(-1.89 无突变) / 06-30(-1.66 sysB关+402开)。 6天里3个有操作变化、1个煤质跳变、2个无任何突变(纯噪声)
4 | 8-25典型分析 | 8-25偏差+3.05,是所有天中最大的。根因:原煤灰分从37.0跳到39.4(+2.4,煤质突变),同时液位从45.5升到57.8(+12.2)。 模型只看到液位升(负系数-0.15,预测↓1.8),看不到煤质变差(原煤灰分系数+0.09,预测仅↑0.2)——方向完全反了。 且当天原煤灰分在37.06/41.78之间来回跳(前向填充了两个不同化验值),说明煤质本身在剧烈波动
5 | 小时级反向的原因 | 小时级模型(现行10因子MLR/PLS)的液位标准化系数-0.52,远大于第二名(脱粉474,-0.18)。 模型预测值几乎被液位牵着走:液位每变10个点,预测反向摆动约4个灰分点。 在7-12~7-13和8-25等时段,液位恰好在和灰分反方向摆动,导致图表上预测和实际完全相反
6 | 日级vs小时级对比 | 日级(一天一点,日均值):R²=0.637,合格率67.6%,RMSE=1.07 小时级(逐条,113条):R²=0.538,合格率29.2%,RMSE=2.35 日级聚合消除了小时内的采样噪声,信噪比大幅提升——这是两个数量级的改善
7 | 改善路径(按优先级) | ①继续录入数据(当前37天,到100天偏差预计再降30~50%) → ②8-9月数据稳定后全量重训 → ③提高原煤灰分化验频率(当前每天1次前向填充,如果每班1次,模型在同一天内也能利用到煤质变化) → ④考虑工作面one-hot(3309/6303等,与原煤灰分互补) → ⑤阶跃实验标定K(解决密度指导,与粗灰模型独立)

## 逐日残差明细
日期 | 实测日均 | 预测日均 | 残差 | ¦残差¦ | 是否超差(>1.5%) | 液位 | 原煤灰分 | 带煤量 | 脱粉473 | 脱粉474 | sysA | sysB | 401 | 402 | 工作面 | 记录数/日 | 当日工况突变 | 突变数
2026-06-16 | 14 | 14.52 | -0.52 | 0.52 | ✓ | 56.8 | 31.82 | 972 | 开 | 开 | 开 | 开 | 关 | 开 | 3309 | 5 |  | 0
2026-06-17 | 17.22 | 15.92 | 1.3 | 1.3 | ✓ | 50.6 | 42.99 | 886 | 开 | 开 | 开 | 开 | 关 | 开 | 3309 | 5 | 原煤灰分+11.2 | 1
2026-06-19 | 13.43 | 14.98 | -1.55 | 1.55 | ⚠ 超差 | 52.6 | 38.6 | 1136 | 开 | 开 | 开 | 开 | 开 | 开 | 3309 | 5 | 401=开, 原煤灰分-4.4 | 2
2026-06-22 | 10.62 | 12.33 | -1.71 | 1.71 | ⚠ 超差 | 64.4 | 44.38 | 1005 | 开 | 开 | 开 | 开 | 开 | 关 | 3309 | 5 | 402=关, 原煤灰分+5.8 | 2
2026-06-23 | 15.06 | 13.38 | 1.69 | 1.69 | ⚠ 超差 | 57.4 | 44.05 | 698 | 开 | 开 | 开 | 开 | 开 | 关 | 3309 | 5 |  | 0
2026-06-24 | 13.93 | 13.97 | -0.04 | 0.04 | ✓ | 52.7 | 42.85 | 680 | 开 | 开 | 开 | 关 | 开 | 开 | 3309 | 5 | B=关, 402=开 | 2
2026-06-25 | 15.21 | 15.26 | -0.05 | 0.05 | ✓ | 56.3 | 47.68 | 857 | 开 | 开 | 开 | 开 | 关 | 开 | 3309 | 5 | B=开, 401=关, 原煤灰分+4.8 | 3
2026-06-26 | 13.41 | 15.11 | -1.69 | 1.69 | ⚠ 超差 | 57.1 | 47.08 | 659 | 开 | 开 | 开 | 开 | 关 | 开 | 3309 | 5 |  | 0
2026-06-27 | 16.1 | 15.3 | 0.79 | 0.79 | ✓ | 55.7 | 46.6 | 631 | 开 | 开 | 开 | 开 | 关 | 开 | 3309 | 5 |  | 0
2026-06-28 | 14.93 | 15.05 | -0.11 | 0.11 | ✓ | 56.9 | 44.81 | 835 | 开 | 开 | 开 | 开 | 关 | 开 | 3309 | 5 |  | 0
2026-06-29 | 14.32 | 14.28 | 0.04 | 0.04 | ✓ | 51.7 | 44.97 | 760 | 开 | 开 | 开 | 开 | 开 | 关 | 3309 | 5 | 401=开, 402=关 | 2
2026-06-30 | 10.13 | 12.05 | -1.92 | 1.92 | ⚠ 超差 | 65.8 | 43.84 | 946 | 开 | 开 | 开 | 关 | 开 | 开 | 3309 | 4 | B=关, 402=开 | 2
2026-07-01 | 11.31 | 14.33 | -3.02 | 3.02 | ⚠ 超差 | 51 | 43.84 | 870 | 开 | 开 | 开 | 开 | 开 | 关 | 3309 | 4 | B=开, 402=关 | 2
2026-07-02 | 13.34 | 13 | 0.34 | 0.34 | ✓ | 65.2 | 37.01 | 674 | 开 | 开 | 开 | 开 | 开 | 开 | 3309 | 4 | 402=开, 原煤灰分-6.8 | 2
2026-07-03 | 13.32 | 14.37 | -1.05 | 1.05 | ✓ | 48.8 | 38.04 | 941 | 关 | 开 | 开 | 关 | 开 | 开 | 3309 | 4 | B=关, 473=关 | 2
2026-07-04 | 11.76 | 12.45 | -0.69 | 0.69 | ✓ | 62.8 | 42.65 | 952 | 开 | 开 | 开 | 关 | 开 | 开 | 3309 | 4 | 473=开, 原煤灰分+4.6 | 2
2026-07-05 | 12.71 | 13.2 | -0.49 | 0.49 | ✓ | 57.8 | 42.65 | 930 | 开 | 开 | 开 | 关 | 开 | 开 | 6303 | 4 | 换工作面 | 1
2026-07-06 | 14.04 | 14.35 | -0.31 | 0.31 | ✓ | 50.8 | 44.77 | 822 | 开 | 开 | 开 | 关 | 开 | 开 | 3309 | 4 | 原煤灰分+2.1, 换工作面 | 2
2026-07-07 | 13.32 | 13.36 | -0.04 | 0.04 | ✓ | 58.5 | 49.09 | 676 | 开 | 开 | 开 | 关 | 开 | 开 | 3309 | 4 | 原煤灰分+4.3 | 1
2026-07-08 | 14.97 | 15.02 | -0.05 | 0.05 | ✓ | 46.5 | 45.49 | 605 | 关 | 开 | 开 | 关 | 开 | 开 | 6303 | 4 | 473=关, 原煤灰分-3.6, 换工作面 | 3
2026-07-09 | 16.15 | 13.53 | 2.62 | 2.62 | ⚠ 超差 | 56 | 44.09 | 821 | 开 | 关 | 开 | 关 | 开 | 开 | 3309 | 4 | 473=开, 474=关, 换工作面 | 3
2026-07-10 | 12.85 | 14.23 | -1.38 | 1.38 | ✓ | 52.2 | 47.35 | 755 | 关 | 开 | 开 | 关 | 开 | 开 | 6303 | 4 | 473=关, 474=开, 原煤灰分+3.3, 换工作面 | 4
2026-07-11 | 12.49 | 13.57 | -1.08 | 1.08 | ✓ | 57 | 48.67 | 876 | 开 | 开 | 开 | 关 | 开 | 开 | 6303 | 4 | 473=开 | 1
2026-07-12 | 17.13 | 15.14 | 1.99 | 1.99 | ⚠ 超差 | 54.2 | 48.29 | 1033 | 开 | 开 | 开 | 开 | 开 | 开 | 6303 | 4 | B=开 | 1
2026-07-13 | 17.19 | 15.83 | 1.36 | 1.36 | ✓ | 57.5 | 49.25 | 1078 | 开 | 关 | 关 | 关 | 关 | 关 | 6303 | 4 | A=关, B=关, 401=关, 402=关, 474=关 | 5
2026-07-14 | 16.55 | 17.34 | -0.79 | 0.79 | ✓ | 46 | 43.98 | 1056 | 开 | 开 | 关 | 关 | 关 | 关 | 6303 | 2 | 474=开, 原煤灰分-5.3 | 2
2026-08-23 | 13.68 | 14.26 | -0.58 | 0.58 | ✓ | 57.2 | 38.22 | 875 | 开 | 关 | 开 | 开 | 开 | 开 | 6303 | 4 | A=开, B=开, 401=开, 402=开, 474=关, 原煤灰分-5.8 | 6
2026-08-24 | 15.51 | 15.98 | -0.47 | 0.47 | ✓ | 45.5 | 37.04 | 740 | 开 | 关 | 开 | 开 | 开 | 开 | 6303 | 4 |  | 0
2026-08-25 | 17.28 | 14.24 | 3.05 | 3.05 | ⚠ 超差 | 57.8 | 39.42 | 942 | 开 | 关 | 开 | 开 | 开 | 开 | 6303 | 4 | 原煤灰分+2.4 | 1
2026-08-26 | 15.58 | 13.99 | 1.59 | 1.59 | ⚠ 超差 | 52 | 40.66 | 810 | 开 | 关 | 开 | 关 | 开 | 开 | 6303 | 4 | B=关 | 1
2026-08-27 | 15.78 | 14.54 | 1.24 | 1.24 | ✓ | 48.5 | 41.34 | 829 | 开 | 关 | 开 | 关 | 开 | 开 | 6303 | 4 |  | 0
2026-08-28 | 14.63 | 13.5 | 1.13 | 1.13 | ✓ | 55.5 | 40.28 | 734 | 开 | 关 | 开 | 开 | 开 | 关 | 6303 | 4 | B=开, 402=关 | 2
2026-08-29 | 14.7 | 14.47 | 0.23 | 0.23 | ✓ | 49.3 | 41.02 | 761 | 开 | 关 | 开 | 开 | 开 | 关 | 6303 | 3 |  | 0
2026-08-31 | 11.73 | 11.9 | -0.17 | 0.17 | ✓ | 65.3 | 37.46 | 679 | 开 | 关 | 开 | 开 | 开 | 关 | 6303 | 3 | 原煤灰分-3.6 | 1
2026-09-01 | 15.14 | 14.52 | 0.62 | 0.62 | ✓ | 48.8 | 40.33 | 750 | 开 | 关 | 开 | 开 | 开 | 关 | 6303 | 4 | 原煤灰分+2.9 | 1
2026-09-02 | 13.4 | 13.96 | -0.55 | 0.55 | ✓ | 51.2 | 35.78 | 712 | 关 | 关 | 开 | 开 | 开 | 关 | 6303 | 4 | 473=关, 原煤灰分-4.5 | 2
2026-09-03 | 15.63 | 15.34 | 0.29 | 0.29 | ✓ | 43 | 39.08 | 716 | 关 | 关 | 开 | 开 | 开 | 关 | 3309 | 1 | 原煤灰分+3.3, 换工作面 | 2

## 8-25深度剖析
项目 | 说明
偏差概况 | 8-25 日级残差 +3.05(所有天中最大),实测日均17.28% vs 预测14.24%
当日工况变化(vs 8-24) | 原煤灰分: 37.04→39.42 (+2.4,煤质突变) 液位: 45.5→57.8 (+12.2,大幅上升) 带煤量: 740→942 (+202,负荷增加) 开关组合: 无变化(473开/474关/A开/B开/401开/402开 两天相同)
模型的反应 | 液位+12.2 × 系数(-0.15) → 预测↓1.8 (主导,方向错) 原煤灰分+2.4 × 系数(+0.09) → 预测↑0.2 (几乎没贡献) 净效果: 预测从15.98降到14.24,而实际灰分从15.51升到17.28 → 完全反向
为什么模型会错 | 模型学到的'液位↑→灰分↓'来自6-7月平均规律;8-25煤质突变(原煤灰分+2.4),无论液位怎么走,灰分都在升。 但模型对原煤灰分的敏感度太低(系数+0.09,只有液位的1/5),煤质信号被液位信号淹没。 另外:当天原煤灰分前向填充了两个不同化验值(37.06和41.78),在00:01和21:55用37.06、08:20和10:33用41.78, 说明化验本身也在波动,前向填充的滞后进一步削弱了模型的感知
逐条记录 | 00:01 实测15.81 预测11.96 (液位76→预测被拉极低,错3.85) 08:20 实测18.97 预测15.91 (原煤灰分升到41.78,液位51中等) 10:33 实测15.20 预测17.68 (液位38→预测升高,实际却降) 21:55 实测19.15 预测13.27 (液位66→预测又低,错5.88)
根因分类 | 数据量不足(37天里'煤质突变+液位同向'的样本太少,模型没学到这种情况下的正确关系); 不是操作问题(当天无任何开关/脱粉变化)
8-26的情况 | 原煤灰分继续涨(39.4→40.7),偏差+1.59——方向一致但幅度缩小,模型开始部分适应; 说明一旦数据覆盖了某种工况,模型就能学到——支持'数据量是主因'的结论

## 差异来源定量分解
检验项 | 方法 | 结果 | 结论
① 残差自相关 | 昨日偏差 vs 今日偏差的Pearson相关系数 | r = 0.092 (≈0) | 偏差是随机的,无连续性 → 不是系统性工艺问题(如果是某个操作参数长期偏了,偏差会呈现正自相关)
② 突变比例对比 | 偏差>1.5%天里有多少比例发生工况突变 vs 偏差≤1.5%天 | 超差天: 8/10 = 80% 正常天: 21/27 = 78% (两组比例接近) | 工况突变在好坏天比例一样 → 操作变化不是造成大偏差的区分因素
③ 数据量敏感性 | 前N天训练→预测第N+1天,比较早期与晚期的平均绝对偏差 | 训练<25天: 平均¦偏差¦ = 1.620 训练≥25天: 平均¦偏差¦ = 1.128 (降幅 30%) | 数据增多偏差明显缩小 → 模型在'学',只是学的不够;支持数据量是主因
④ 突变数量vs偏差 | 按当日工况突变数量分组,比较平均偏差 | 0个突变: 平均¦偏差¦=0.84 (n=8) 1个突变: 平均¦偏差¦=1.15 (n=9) 2个突变: 平均¦偏差¦=0.96 (n=14) 3个突变: 平均¦偏差¦=1.01 (n=6) | 突变数量与偏差大小无相关(3+突变天偏差反而最小) → 不是操作越多错得越多
综合判定 | 四条证据交叉验证 | 自相关≈0 + 突变无差异 + 数据量显著 + 突变数无相关 | 主因 = 数据量不足(37天/10参数,经验需100~200天); 次因 = 原煤灰分化验频率低(每天1次前向填充,模型对煤质突变反应迟钝); 操作因素 = 不是主因(但个别天如07-12的sysB切换确实贡献了偏差)

## 改善路径建议
优先级 | 行动项 | 预期效果 | 工作量/周期 | 依赖
高(零成本) | 继续正常录入数据 | 每天3~4条 → 100天时偏差预计再降30~50%(从当前RMSE 1.07降至~0.6) | 无额外工作,正常操作 | 无
高(低成本) | 8-9月数据稳定后做一次全量重训 | 覆盖两个工况区间(6-7月原煤灰分44+8-9月39),模型泛化力提升 | 一次操作(页面重训练按钮) | 数据积累到~50天
中(需现场配合) | 提高原煤灰分化验频率:每天1次→每班1次 | 消除前向填充滞后,模型在同一天内也能利用到煤质变化;8-25类的偏差(煤质突变+液位同向)会显著减小 | 化验工作量增加2倍(每天1次→3次) | 化验资源
中(开发) | 工作面(mining_face)加入特征(one-hot) | 3309/6303等区分了煤层/配煤方案,与原煤灰分互补;实验表明日级one-hot无改善但样本太少,50+天后重评 | 前后端特征工程 | 数据积累
低(已有方案) | 密度阶跃实验(标定K) | 解决密度指导的K值,与粗灰模型独立;但为密度前馈控制提供基础 | 现场实验(已有方案文档) | 现场排期
低(观察) | 监控日级模型偏差趋势 | 每新增10天数据后重训一次,跟踪R²和合格率的变化;如果100天后合格率仍<80%,考虑非线性模型或特征交互项 | 定期操作 | 数据积累