## 实验概述
序号 | 项目 | 内容
1 | 实验目的 | 辨识「悬浮液密度 → 重介精煤灰分」的开环增益 K = Δρ/ΔA(密度每变化 0.01 g/cm³,重介精煤灰分变化多少)。K 是密度指导的核心物理参数:专家表的换算(0.15%→调0.01、0.25%→调0.02,反推 K≈0.067~0.08)与调密后灰分预测(当前用常数 0.075)都依赖它。
2 | 为什么必须做实验 | 常规操作数据是闭环的:操作工看到灰分偏高→下调密度,数据里高灰分与低密度总是同时出现,回归得到的是控制器的反方向而非过程增益。系统对现有 283 对(502灰分,密度)常规数据做过分系统辨识:斜率≈0或负(R²<0.07),物理约束正确拒绝——结论:常规数据无法辨识 K,必须主动做密度阶跃,让密度独立于灰分变动,打破闭环。
3 | 实验原理 | 在稳定工况下,将密度设定值主动阶跃 ±0.01 g/cm³ 并保持足够时间,记录新稳态下的 502 皮带灰分(502 只承载重介精煤,即重介灰分的在线测量)变化量 ΔA。每一步得到一对 (Δρ, ΔA),K_i = Δρ_i / ΔA_i;多步平均即开环增益。上-下交替的阶跃序列可抵消原煤性质慢漂移的影响。
4 | 预期产出 | ① 3~6 组 (Δρ, ΔA) 稳态对;② 数据驱动的 K(均值±离散度),与专家经验值 0.067~0.08 对比;③ 录入系统后:K 估计链路(≥5 对生效,物理约束校验 0.005<K<0.2)自动从「不可辨识」切换为「数据驱动」,密度指导与调密后灰分预测全部用实测 K。
5 | 量级预估 | 按专家值 K≈0.075:步长 0.01 → ΔA≈0.13%;步长 0.02 → ΔA≈0.27%。502 灰分仪分辨率若为 0.05%~0.1%,0.01 步的信号可能接近噪声下限——因此方案以 0.01 为主步长,若 ΔA 信号不足(见判定标准)加做 0.02 步。
6 | 时长与人力 | 标准方案 6 阶段 × 2h = 12h(一个班次);最少可行方案 4 阶段(见实验方案 Sheet)。每阶段需要:密度调节 1 次、密度计/502灰分仪每 15min 抄表(各 8 点)、315 灰分化验 1~2 次。

## 前置条件与安全
类别 | 检查项 | 标准/说明 | 确认(√)
工况稳定 | 原煤性质 | 同一煤层/同一配煤方案,近 2h 原煤灰分波动 < ±1%(表1 原煤灰分列)
工况稳定 | 带煤量 | 稳定在正常范围,近 2h 波动 < ±10%(实验期间不改带煤量)
工况稳定 | 系统组合 | A/B/401/402/473/474 开停组合不变;确需倒系统则本次实验作废重做
工况稳定 | 浮选环节 | 加药制度不变(浮精灰分不受本实验影响,用于事后校核)
仪表可用 | 密度计 | 读数稳定、已校验;阶跃后实际密度应在 10min 内到位(±0.003)
仪表可用 | 502 皮带灰分仪 | 正常运行,记录间隔 ≤15min;这是 ΔA 的主观测点
仪表可用 | 315 灰分化验 | 化验资源就位:每阶段稳态末可出 1 次化验(与 502 在线值互相印证)
安全边界 | 密度范围 | 全程钳制在 ρ0±0.03 且 [1.44, 1.52] g/cm³ 内;越界立即回基线
安全边界 | 产品质量 | 任一时刻总精煤灰分偏离目标 ±0.5% 以上、或产品判定异常 → 中止实验,恢复常规控制
安全边界 | 单步幅度 | 每步 ≤0.01(信号不足经判定后最多放宽到 0.02),严禁一步到位式大步长
组织 | 人员分工 | 密度调节/抄表/化验/记录 各有专人;实验期间暂停其他工艺试验
组织 | 时间窗 | 选在检修后稳定生产时段,避开交接班前后 1h

## 实验方案
阶段 | 时长 | 密度设定 | 动作要点 | 采样要求 | 判稳条件
P1 基准期 | 2h | ρ0(当前运行密度,示例 1.49) | 不调节,保持当前密度;记录基线密度与基线灰分 | 密度计/502仪每15min;315化验×2(阶段初+末) | 连续 1h 内 502 灰分 15min 极差 < ±0.1%
P2 阶跃↑ | 2h | ρ0 + 0.01 | 一步阶跃上调密度 0.01,到位后保持;期间不改其他任何操作 | 密度计/502仪每15min;315化验×1(稳态末) | 调后 ≥60min 且 502 灰分趋稳(15min 极差 < ±0.1%)
P3 回基线 | 2h | ρ0(当前运行密度,示例 1.49) | 一步调回 ρ0,验证响应可复现(上下行的 ΔA 应同量级) | 同上;315化验×1 | 同上
P4 阶跃↓ | 2h | ρ0 − 0.01 | 一步阶跃下调 0.01;与 P2 构成上-下交替,抵消慢漂移 | 同上;315化验×1 | 同上
P5 回基线 | 2h | ρ0(当前运行密度,示例 1.49) | 回到 ρ0 结束(最少可行方案到此为止,共 8h/4 阶段) | 同上;315化验×1 | 同上
P6 加测(可选) | 2h | ρ0 + 0.02 或 ρ0 − 0.02 | 仅当 0.01 步的 ΔA 信号不足(判定见 K计算表)时执行:加大步长提高信噪比 | 同上;315化验×1 | 同上

## 采样记录表
阶段 | 日期时间 | 密度设定值(g/cm³) | 密度计实测(g/cm³) | 502灰分仪(%) | 315化验灰分(%) | 带煤量(t/h) | 浮精灰分(%) | 原煤灰分(%) | 操作员 | 备注
P1 基准期 |  | ρ0
P1 基准期 |  | ρ0
P1 基准期 |  | ρ0
P1 基准期 |  | ρ0
P1 基准期 |  | ρ0
P1 基准期 |  | ρ0
P1 基准期 |  | ρ0
P1 基准期 |  | ρ0
P2 阶跃↑ |  | ρ0+0.01
P2 阶跃↑ |  | ρ0+0.01
P2 阶跃↑ |  | ρ0+0.01
P2 阶跃↑ |  | ρ0+0.01
P2 阶跃↑ |  | ρ0+0.01
P2 阶跃↑ |  | ρ0+0.01
P2 阶跃↑ |  | ρ0+0.01
P2 阶跃↑ |  | ρ0+0.01
P3 回基线 |  | ρ0
P3 回基线 |  | ρ0
P3 回基线 |  | ρ0
P3 回基线 |  | ρ0
P3 回基线 |  | ρ0
P3 回基线 |  | ρ0
P3 回基线 |  | ρ0
P3 回基线 |  | ρ0
P4 阶跃↓ |  | ρ0−0.01
P4 阶跃↓ |  | ρ0−0.01
P4 阶跃↓ |  | ρ0−0.01
P4 阶跃↓ |  | ρ0−0.01
P4 阶跃↓ |  | ρ0−0.01
P4 阶跃↓ |  | ρ0−0.01
P4 阶跃↓ |  | ρ0−0.01
P4 阶跃↓ |  | ρ0−0.01
P5 回基线 |  | ρ0
P5 回基线 |  | ρ0
P5 回基线 |  | ρ0
P5 回基线 |  | ρ0
P5 回基线 |  | ρ0
P5 回基线 |  | ρ0
P5 回基线 |  | ρ0
P5 回基线 |  | ρ0
P6 加测(可选) |  | ρ0±0.02
P6 加测(可选) |  | ρ0±0.02
P6 加测(可选) |  | ρ0±0.02
P6 加测(可选) |  | ρ0±0.02
P6 加测(可选) |  | ρ0±0.02
P6 加测(可选) |  | ρ0±0.02
P6 加测(可选) |  | ρ0±0.02
P6 加测(可选) |  | ρ0±0.02
填写说明:①每行=一次抄表(建议15min间隔);②315化验有结果时填第6列,该行其余列照常抄;③密度计实测填调节到位后的稳定读数;④备注记录异常(停机/倒系统/加药变动)。

## K计算表
项目 | 说明 | 数值/公式
ρ0 基线密度 | P1 稳态密度计均值(g/cm³)
A0 基线灰分 | P1 稳态 502 仪均值(%)
#表头 | Δρ(稳态密度−ρ0) | ΔA(稳态502均值−A0)
P2 (ρ0+0.01) 稳态密度 | 填 P2 判稳后密度均值
P2 稳态502灰分 | 填 P2 判稳后 502 均值(%)
P3 回基线 稳态密度 | 填 P3 判稳后密度均值
P3 稳态502灰分 | 填 P3 判稳后 502 均值(%)
P4 (ρ0−0.01) 稳态密度 | 填 P4 判稳后密度均值
P4 稳态502灰分 | 填 P4 判稳后 502 均值(%)
P6 (可选) 稳态密度 | 填 P6 判稳后密度均值(未做留空)
P6 稳态502灰分 | 填 P6 判稳后 502 均值(未做留空)
自动计算区 | 公式自动计算,无需填写
P2 ↑
P3 ↓(回基线)
P4 ↓
P6(可选)
K 平均值
K 标准差
变异系数CV |  | CV<30% 视为可辨识;≥30% 说明信号不足或工况漂移
与专家值对比 |  | 与专家表反推值 0.075 的偏差;±0.02 内认为经验值得到验证
结论建议

## 系统录入指引
序号 | 步骤 | 操作 | 说明
1 | 整理采样对 | 从采样记录表提取「判稳时段」的 (采样时间, 密度计实测, 502灰分仪读数) 三列,剔除判稳前的过渡段 | 只录稳态对——阶跃实验的价值在稳态增益,过渡段数据会污染 K
2 | 录入方式A(推荐):表3补录 | 系统「数据采集与补录」页 → 灰分密度补录:系统=A/B、皮带=502、灰分=502读数、密度=密度计读数;或按表3 Excel 模板(采样时间¦系统¦皮带¦灰分%¦密度值)整理后走「批量数据导入」 | 表3(ash_density)记录是 K 估计链路的直接数据源(densityGainK 分系统 OLS);502 皮带 = 重介在线灰分,与工艺分工一致
3 | 录入方式B:重介灰分采样 | 「数据采集」页重介灰分采样表单 (ts, rho, ash) → heavy_samples 表 | 作为化验级记录留存;注意当前 K 计算链消费的是表3,方式A才是生效路径
4 | 生效条件 | 有效配对 ≥5 条(分系统)后,K 估计自动从「不可辨识(回退专家值0.075)」切换为「数据驱动」;物理约束(0.005<K<0.2,分系统斜率为正)会自动校验 | 总览页「预测增益K」的来源会显示为「表3配对数据驱动,n=xx,分系统加权」
5 | 结果核对 | 对比页面显示的 K 与本工作簿 K计算表 的手工结果,两者应一致(±舍入) | 不一致通常意味着录入的时段包含过渡段数据——回查第1步
6 | 后续校准(可选) | 若实测 K 与 0.075 偏差 >0.02:把专家表锚点按 K 重算(0.01/K=灰分死区上沿等),并同步 K_PREDICT 常数——需要开发侧修改,先记录在案 | 专家表当前锚点:¦ΔA¦0.15%→Δρ0.01、0.25%→0.02(反推 K=0.067~0.08)