## 原理关系
序号 | 环节 | 说明
1 | 重介分选的基本关系 | 悬浮液密度 ρ 决定分选密度：ρ↑ → 更多中间密度物进入精煤 → 精煤灰分↑、产率↑。即 重介精煤灰分 与 悬浮液密度 正相关。
2 | 反推值的含义 | 把实测总精煤灰分代入反推公式得到的“重介精煤灰分”，代表当前工况下重介系统的实际灰分水平（隐含值），而非设定值。
3 | 指导密度的桥梁 | 反推重介灰分(A_act) → 与目标重介灰分(A_tgt)比差 → 通过“灰分↔密度”经验关系换算成密度调整量(Δρ) → 给出建议密度。灰分-密度关系可由表3历史数据（灰分 vs 密度，124组）直接拟合。
4 | 目标重介灰分的算法 | 把目标总精煤灰分(8.50%)代入反推公式：A_tgt = (目标总灰分×总煤量 − 浮精灰分×浮精量 − 粗精煤泥灰分×粗精煤泥量) ÷ 重介精煤量。
5 | 两种指导方式 | ①增量式：ρ_new = ρ_cur + K×(A_tgt − A_act)；②反查式：用灰分-密度拟合曲线由 A_tgt 直接反查 ρ_tgt。二者都需要历史“灰分-密度”数据支撑。

## 闭环流程
步骤 | 动作 | 输入 | 输出 | 备注
1 | 取总精煤灰分实测值 | 化验值 或 501/502皮带灰分仪加权 | 总精煤灰分 A_total | 任务三待确认来源
2 | 反推当前重介灰分 | 反推公式 | A_act（当前实际重介精煤灰分） | 重介精煤量>0 才计算
3 | 算目标重介灰分 | 目标总灰分(8.50)代入同一公式 | A_tgt | 三量取当前值
4 | 灰分偏差 | ΔA = A_act − A_tgt | ±ΔA% | 正=偏高，负=偏低
5 | 死区判断 | ¦ΔA¦ ≤ 死区(≈±0.05%)？ | 保持密度 | 避免频繁调整
6 | 灰分→密度换算 | 历史拟合：Δρ = f(ΔA) 或 Δρ = K×ΔA | Δρ 调整量 | 方向：灰分偏高→降密度（常规理论）
7 | 限幅与限位 | 单次调整 ≤ ±0.005~0.01 g/cm³；总范围 1.35~1.55 | Δρ_clamped | 防止过调
8 | 给出建议密度 | ρ_new = ρ_cur + Δρ_clamped | 建议密度 | 显示在卡片并说明幅度
9 | 闭环等待 | 执行调整→等新灰分数据→回到步骤1 | — | 时滞内不再重复调整

## 两种算法对比
维度 | 增量式（偏差调节） | 反查式（目标反查）
公式 | ρ_new = ρ_cur + K×(A_tgt − A_act) | ρ_tgt = f⁻¹(A_tgt)，灰分-密度曲线反查
数据需求 | K（灰分-密度斜率，历史回归） | 完整灰分-密度拟合曲线（线性/二次）
优点 | 结构简单、鲁棒，小偏差下稳 | 直接给目标值，物理意义直观
缺点 | K 固定不适应用工况漂移；大偏差时可能不够 | 依赖曲线拟合质量；需外推保护
适用 | 数据少、关系近似线性的初期 | 数据积累后（表3已有124组可用）
建议 | 先用增量式上线，K 用表3回归初值；数据多了切反查式 | 作为二期升级

## 工程注意事项
序号 | 事项 | 说明
1 | 方向约定（已修正） | 原代码写的是“灰分偏高→建议上调”（与理论相反）。已按重介理论修正：灰分偏高(A_act>A_tgt) → 建议下调密度；灰分偏低 → 建议上调密度。卡片方向指示与详情弹窗两处已改（overview.js v14），后续任务三的调整量计算沿用此方向。
2 | 时滞与调节周期 | 密度调整→产品变化→皮带灰分仪/化验反馈存在时滞；建议 15~30 分钟一个调节周期，周期内不重复调整。
3 | 死区与限幅 | 设死区（±0.05% 灰分对应不调）与单次限幅（±0.005~0.01 g/cm³），避免频繁来回调。
4 | 灰分-密度关系要现场回归 | 理论曲线与现场有偏差（旋流器浓缩效应、介质性质、煤质变化），K 或曲线必须用表3历史数据回归并定期更新。
5 | 反推值的可信度 | 反推精度取决于总精煤灰分来源准确性（化验滞后但准、皮带灰分仪及时但有偏差）与三量的准确性；建议化验值与仪表值相互校验。
6 | 多系统口径 | 合并系统下密度只有一个建议值；若 A/B 皮带（501/502）分选密度本就不同，建议按皮带分别建模后再给出各自建议（表3系统列已保留）。
7 | 与现有卡片的关系 | 任务三完成后，“建议密度”将从“最新实测值+方向”升级为“当前密度+调整量=建议值”，并把反推重介灰分一并显示，形成完整闭环。