## 10特征清单
序号 | 特征字段 | 中文名 | 取值 | 数据来源(表1列) | PLS标准化系数(权重) | MLR标准化系数(权重) | 影响方向/说明
1 | raw_ash | 原煤灰分 | % | 原煤灰分% | 0.067562 | 0.071763 | 原煤越脏，煤泥灰分越高（正相关）
2 | coal_amount | 小时带煤量 | t/h | 小时带煤量t/h | -0.108522 | -0.166564 | 带煤量越大，煤泥灰分越低（负荷稀释）
3 | sysA | A系统开启 | 0/1 | 开启的系统(A/B/401/402) | -0.120631 | -0.268344 | 开A系统时煤泥灰分偏低
4 | sysB | B系统开启 | 0/1 | 同上 | 0.087052 | 0.227975 | 开B系统时煤泥灰分偏高
5 | sys401 | 401系统开启 | 0/1 | 同上 | -0.12622 | 0.009323 | PLS口径下开401灰分偏低；MLR口径下影响很小
6 | sys402 | 402系统开启 | 0/1 | 同上 | 0.136696 | 0.26292 | 开402系统时煤泥灰分偏高
7 | desliming473 | 473脱粉开启 | 0/1 | 脱粉(473/474) | 0.068292 | 0.093268 | 473脱粉开启，煤泥灰分略升
8 | desliming474 | 474脱粉开启 | 0/1 | 同上 | -0.073943 | -0.049639 | 474脱粉开启，煤泥灰分略降
9 | is_stoppage | 停机/低负荷 | 0/1 | 表1无此列：导入时按 带煤量≤10t/h 自动推断 | 0 | 0 | 系数置0（原表无停机数据），字段预留
10 | level | 精磁尾液位 | % | 精磁尾液位% | -0.65322 | -0.633163 | 权重最大：液位越低煤泥灰分越高（跑粗），是最关键因子

## 权重排序与说明
排序(PLS) | 特征 | ¦标准化系数¦ | 含义
1 | level 精磁尾液位 | 0.653 | 最大影响因子：液位反映分选状态，液位低→跑粗→煤泥灰分高
2 | sys402 402系统开启 | 0.137 | 开启402系统时煤泥灰分偏高
3 | sys401 401系统开启 | 0.126 | 开启401系统时煤泥灰分偏低
4 | sysA A系统开启 | 0.121 | 开启A系统时煤泥灰分偏低
5 | coal_amount 小时带煤量 | 0.109 | 带煤量高→灰分低（稀释效应）
6 | sysB B系统开启 | 0.087 | 开启B系统时煤泥灰分略高
7 | desliming474 474脱粉 | 0.074 | 474脱粉开启→灰分略降
8 | desliming473 473脱粉 | 0.068 | 473脱粉开启→灰分略升
9 | raw_ash 原煤灰分 | 0.068 | 原煤灰分高→煤泥灰分高
10 | is_stoppage 停机/低负荷 | 0 | 系数置0（原表无此列，按带煤量≤10推断，预留字段）
说明：
1. 目标变量 = 315灰分%（粗精煤泥灰分），模型为出厂 PLS（生产模型）与 MLR（对照），样本 113 条（2026-06-16~07-14，5分钟采样）。
2. 标准化系数(stdCoef)比较权重大小，符号表示方向：正→灰分升高，负→灰分降低；系数为 0 表示该特征在当前模型中被置零。
3. 四个系统开关（sysA/sysB/sys401/sys402）是任务一合并后按用户要求保留的算法特征，代表“开启哪几套系统”的工况。
4. is_stoppage 在原表中没有对应列，导入时按 小时带煤量≤10t/h 自动推断为1，模型系数当前为0（数据不足，未学到停机效应），字段已预留。