## 语义澄清
概念 | 含义 | 来源/公式 | 备注
期望总灰分 A目标 | 我要的总精煤灰分（定值或小范围） | 卡片目标灰分箭头（store.ashTarget） | 默认8.50；双击恢复
重介精煤灰分 A重介 | 静态初始值（手写/导入/采样给一次），不参与实时演算 | 采集页采样表单 / 双击行输入 / 导入 | 无值时默认8.50
密度计 ρ | 纯手动录入：每次采样时录入实际密度计数值 | 在线仪表双击 / 采样表单密度字段（成对录入） | 不随重介灰分变化，系统不自动写入
实际总灰分 A实际 | 公式计算值：加权(重介灰分静态值, 浮精, 粗精) | (A重介×重介量 + 浮灰×浮量 + 粗灰×粗量) ÷ 总量 | 与在线仪表总灰分同源同值
目标密度 ρ目标 | 未达标时给出的密度修正目标（仅建议） | 专家经验表：¦ΔA¦ 0.15%→调0.01、0.25%→调0.02（区间线性插值，≤0.05%不调，0.25%以上斜率0.1外推），限幅1.35~1.60 | 专家经验反推物理K≈0.075，仅用于预测
密度执行 | 人工执行：现场调密度，下次采样录入实际密度 | 系统只显示建议，不自动写入密度计 | 采样时(灰分,密度)成对记录
达标判定 | ¦A实际 − A目标¦ ≤ 容差 → 达标 | 容差页面可配置（默认±0.1%，专家经验版） | 达标后密度保持，绿色✓提示
反推重介灰分 | 仅展示参考（弹窗一行），不参与密度建议 | backCalcHeavyAsh（保留计算，展示用） | 不驱动任何实时链路
采样训练数据 | 每次采样自动积累 (时间, 密度, 重介灰分) | store.heavySamples（灰分+密度成对） | 供训练路径回归K/响应模型

## 闭环设计
步骤 | 动作 | 系统行为 | 展示效果
1 | 给定重介精煤灰分初始值（手写/导入/采样） | 静态值，作为总灰分公式的一项；无值默认8.50 | 自动积累(时间,密度,灰分)训练数据对
2 | 公式算实际总灰分 | A实际总 = 加权(重介灰分, 浮精, 粗精) | 卡片实际灰分更新
3 | 对比期望总灰分 → 达标判定 | ¦A实际总 − A目标¦ ≤ 容差(默认±0.1%，页面可配置) | 达标：绿色✓提示，密度保持
4 | 未达标 → 目标密度（建议值） | 专家经验表：0.15%→调0.01、0.25%→调0.02（线性插值/外推），限幅1.35~1.60 | 超限钳制并提示
5 | 人工执行：现场调密度 → 下次采样 | 采样时录入 (重介灰分, 实际密度) 成对值 | 密度计不自动变化，只记录实际读数
6 | 下次给定重介灰分（采样）→ 回到2 | 循环直到总灰分达标 | 反推值仅展示，不参与建议

## 检验总体流程
阶段 | 内容 | 方法 | 合格判据
0 前置 | K 标定（开环阶跃试验） | 固定其他条件，密度调一档(±0.02~0.03)，等响应后化验重介灰分变化；至少3次取均值 | K 变异系数≤30%；方向为正
1 闭环跟踪 | 设期望总灰分→系统自动调密度 | 记录每一步 (时间, ρ, 重介灰分, 实际总灰分)，观察收敛过程 | 单调逼近无发散；收敛步数≤15步
2 稳态判定 | 收敛后稳定观察 | 死区内保持≥3个步进周期 | 无振荡、无漂移
3 独立化验复核 | 取平行样/正常化验独立验证 | 重介灰分化验 vs 模型值；总灰分化验 vs 期望总灰分 | 偏差≤±0.5%（或工艺确认的容差）
4 多目标重复 | 换目标值重复试验 | 如 8.5→9.0→8.0 各做一轮 | 每轮均满足1~3
5 归档 | 生成检验报告 | 目标/初始/每步/收敛时间/超调/化验对比/结论 入Excel或日志 | 可追溯

## K标定与注意
项目 | 说明
为什么必须开环 | 闭环数据里灰分高→操作员降密度，回归斜率是反号(-0.022)，不能当物理增益
阶跃试验做法 | ①记录试验前(ρ0, A0) ②调密度到ρ1并保持 ③等响应后化验A1 ④K=(A1−A0)/(ρ1−ρ0)
响应时间 | 密度改变到物料响应+化验完成有滞后；步进周期必须≥响应时间（仿真1s没问题，接真系统后要改）
检验独立化 | 对比必须用独立化验值，不能用系统反推值自我对比（循环论证）
口径统一 | K 作用于重介灰分偏差，训练数据必须是重介精煤灰分（人工采样），不是皮带灰分

## 方案一vs方案二
对比项 | 方案一：总灰分偏差驱动（现行） | 方案二：目标重介灰分指导
偏差口径 | 实际总灰分 − 目标总灰分 | 实测重介灰分 − 目标重介灰分
目标换算 | 无需换算，直接对标产品指标 | 需反推：目标重介灰分 = (A目标×总量 − 浮灰×浮量 − 粗灰×粗量) ÷ 重介量
实际值来源 | 化验总灰分 / 公式推出(重介+浮+粗) / 灰分仪 | 重介灰分采样化验（频率低、滞后大）
因果链 | 间接：密度→重介灰分→加权→总灰分 | 直接：密度→重介灰分（控制对象与执行器一一对应）
浮/粗数据干扰 | 公式推出时浮/粗在偏差两侧抵消（与方案二代数等价）；化验总灰分时浮/粗波动混入偏差，密度对总灰分杠杆仅=重介量/总量≈85% | 浮/粗只参与目标换算，不进入实际偏差；密度作用杠杆100%
专家经验表 | 直接使用（0.15%→0.01、0.25%→0.02，总灰分口径） | 需换算后查表：等效总灰分偏差 = 重介偏差 × 重介量/总量，否则锚点含义不一致
达标判定 | ¦ΔA总¦ ≤ 容差（±0.1%） | ¦ΔA重介¦ ≤ 容差 × 总量/重介量
数据依赖 | 无重介灰分实测也能运行（用静态值/公式） | 必须有重介灰分实测；缺失时退化为方案一
适合阶段 | 当前：采样频率低、专家经验是总灰分口径、检验闭环直观 | K标定完成+重介灰分化验及时后，作为'干净'内环
实现改动 | 已实现（expertAdjust + resolveTotalAsh 同源） | 已实现：总览页切换按钮切换两版，偏差换算=重介偏差×重介量/总量，共用专家表，持久化
结论 | 两者在'公式推出总灰分'口径下代数等价（ΔA总 = ΔA重介×重介量/总量），当前用方案一即可；未来可加方案二内环，专家表换算系数=重介量/总量

## 方案一检验标准
层级 | 检验项 | 判据 | 说明
运行时(每次采样后) | 达标判定 | ¦实际总灰分 − 目标灰分¦ ≤ 容差（默认±0.1%，页面可配）→ 绿色✓已达标，密度保持 | 系统内自动判定，与卡片/弹窗一致
运行时 | 建议密度合理性 | 目标密度在 1.35~1.60 内且不顶格；顶格→提示'密度手段已用尽，排查数据/工况' | 顶格=单靠调密度无法达标
运行时 | 建议量符合专家经验 | 0.15%→调0.01、0.25%→调0.02（线性插值/外推） | 与专家锚点一致即合格
验收-收敛性 | 逐轮收敛 | 每次采样录入后 ¦偏差¦ 较上一轮缩小（单调逼近）；≤15轮采样收敛 | 发散/振荡 → 查重介灰分录入、专家表、K
验收-独立化验复核 | 化验总灰分 vs 期望总灰分 | 偏差 ≤ ±0.5%（或工艺确认的容差） | 必须独立化验，不能用系统公式值自我对比
验收-独立化验复核 | 化验总灰分 vs 系统公式总灰分 | 偏差 ≤ ±0.5% | 检验公式（重介灰分静态值+浮+粗加权）的准确度
验收-稳态 | 达标保持 | 达标后连续≥3次采样 ¦偏差¦ ≤ 容差 | 无振荡、无漂移
验收-多目标重复 | 换目标值重测 | 如 8.5 → 9.0 → 8.0 各一轮，每轮均通过上述判据 | 检验算法在不同目标下的普适性
数据质量 | 平行样重复性 | 315灰分平行样 σ ≤ 0.8%（已测一组 13.49/14.26，σ≈0.54%，需补足≥5组） | σ若>1.5% 改查化验制样环节
数据质量 | 采样成对完整 | 每轮采样 (重介灰分, 实际密度) 成对录入 | 供K训练与追溯
边界情形 | 密度已到限值仍不达标 | 判定'密度手段已用尽'，转查：浮/粗灰分与量、原煤变化、设备工况 | 提示语已内置