## 试验方案
项目 | 内容
试验名称 | 315灰分测量噪声试验（平行样重复性）
目的 | 量化315灰分「采样+制样+化验」全流程的随机误差σ，判断当前模型 RMSE=2.4% 中还有多少可优化空间： ① 若σ≥1.5%，模型已贴近噪声地板，特征工程/换算法收益有限，应改评估口径； ② 若σ≤0.8%，说明误差主要来自模型不足，特征工程（工作面/滞后特征）值得投入。
原理 | 同一时间点取两份独立样品（平行样），分别化验。两份结果的差值 d=A−B 只反映测量随机误差。 重复性标准差 σ = √( Σd² / (2n) )，n=平行样组数。
取样点 | 315筛子取样口——必须与表1中「315灰分」列的取样点完全一致（否则测的不是同一个量）。
取样方法 | 同一时间点连续取两份样（间隔≤5分钟），分别装袋、分别编号（A/B），严禁混样；袋内物料状态与平时送检一致。
化验要求 | 同一化验室、同一化验员、同一台仪器，两袋样当天完成化验，避免跨天仪器漂移混入。
组数要求 | 至少5组；建议8~10组，覆盖： ① 不同班组（早/中/夜班各2~3组）； ② 不同煤质（原煤灰分高、低各占一半）； ③ 尽量分散在不同日期，不要一天做完。
记录要求 | 按「记录表」Sheet逐项填写；d 值可先留空，出结果后填。
安全/合规 | 按现场取样安全规程执行；样品编号与化验单一致以便追溯。

## 记录表
序号 | 日期 | 取样时间 | 班次 | 取样人 | 样号A | 样号B | A灰分% | B灰分% | 差值d=A−B | 化验人 | 备注
1 | [6 empty] | 13.49 | 14.26 | -0.77 |  | 平行样第1组（已出结果）
2
3
4
5
6
7
8
9
10
汇总 | σ = √( Σd² / (2n) )，n=已完成的平行样组数 | 当前 n=1：σ = √(0.77²/(2×1)) = 0.5445%
判定 | σ≈0.54% ≤ 0.8% → 测量噪声小（初步结论；仅1组，需补足≥5组后定论）
说明 | d=A灰分−B灰分；两袋结果都出来后再填 d，并在备注里注明异常（如取样中断、样袋破损）。建议继续补：不同班组、不同煤质、不同日期各2~3组。

## 结果判定
σ 范围 | 判定 | 后续动作
σ ≤ 0.8% | 测量噪声小，模型有较大提升空间 | 按计划推进特征工程（工作面one-hot、滞后特征），模型RMSE有望向1.5%以内压缩
0.8% < σ ≤ 1.5% | 中等噪声，模型仍有空间但天花板受限 | 特征工程照做，同时准备评估口径调整（±1.0/±1.5%容差）
σ > 1.5% | 噪声地板：RMSE 2.4% 中大部分是测量误差 | 暂停重投入特征工程；改评估口径（放宽容差、EMA平滑已在用）；排查化验/制样环节；讨论'筛下水处理后灰分'口径
附加判断 | 若 σ 与 RMSE(2.4%) 相当 | 换算法（GBDT等）收益预期很小，优先解决数据质量与口径问题

## 示例计算
示例 | A灰分% | B灰分% | d=A−B | d²
第1组 | 15.2 | 16.1 | -0.9 | 0.81
第2组 | 13.8 | 13.5 | 0.3 | 0.09
第3组 | 18 | 17.2 | 0.8 | 0.64
第4组 | 14.6 | 15.3 | -0.7 | 0.49
第5组 | 16.3 | 16 | 0.3 | 0.09
合计 |  |  |  | Σd²=2.12
计算 |  |  |  | σ = √(2.12/(2×5)) = √0.212 ≈ 0.46% → 判定：测量噪声小